## Sheet2
黑龙江省房屋建筑和市政基础设施工程禁止与限制使用技术及产品目录
序号 | 名称 | 简要描述 | 淘汰类型 | 相关理由 | 限制条件和范围 | 可替代的工艺、设备、材料
一、施工工艺（禁止）
1 | 冬期施工利用传统燃煤、燃油等明火升温工艺 | 为提高施工环境温度，冬期施工中采用煤炭、燃油等传统化石能源，直接明火方式对暖棚或施工封闭环境进行加温的工艺措施 | 禁止 | 不符合生态环保要求，易产生火灾、一氧化碳中毒等 |  | 采用其他对施工环境无污染、无安全隐患的替代技术
2 | 住宅用砖（砌块）砌排烟（气）道 | 以砖或砌块砌筑而成的住宅竖向共用的排烟（气）道 | 禁止 | 生产工艺落后，砌筑质量难以保证，砌缝存在开裂隐患，串烟串味 |  | 符合《住宅厨房和卫生间排烟（气）道制品》JG/T194要求的机制排烟、排气道
二、工程材料（禁止）
3 | 燃烧性能等级低于B1级的保温材料 | 燃烧性能等级B2级及以下的保温材料 | 禁止 | 省住建厅〔2024〕435号文件有关规定，燃烧性能低于B1级材料易引发火灾，存在安全隐患 |  | 符合标准要求的B1级及以上其他保温材料
4 | 采用六溴环十二烷作为阻燃剂生产的保温材料 | 采用六溴环十二烷用作阻燃剂的保温材料 | 禁止 | 依据 《<关于持久性有机污染物的斯德哥尔摩公约>新增列六溴环十二烷修正案》和国家相关部委规定 |  | 符合环保要求的其他新型阻燃剂
三、建筑部品（禁止）
5 | 对设计有滑移要求的钢结构支座实施限制支座滑移的构造措施 | 将钢结构支座嵌入砌体墙、混凝土墙内或其他限制支座滑移的构造措施 | 禁止 | 钢结构水平可滑移支座嵌入砌体结构内存在诸多缺陷，支座受到墙体约束不能实现滑移，造成支座工作状态与设计不符；对支座无法进行日常检查及维护；容易造成支座构件的腐蚀 |  | 采用可滑移支座
6 | 采用可燃材料制作的排烟（气）道防火止回阀 | 具有止回、防气流倒灌功能的防火阀门采用工程塑料等可燃材料制作 | 禁止 | 建筑防火相关标准要求防火止回阀耐火极限不应低于1.0h，采用PVC等可燃材料制作，达不到防火要求 |  | 符合《排油烟气防火止回阀》XF/T798要求的防火止回阀
7 | 主型材可视面壁厚＜2.5mm的塑料外门窗 | 主型材可视面壁厚＜2.5mm | 禁止 | 刚度差，与墙体的连接质量难以保证 |  | 符合《建筑用塑料门窗》GB/T28886要求的塑料门窗
四、 施工设备（禁止）
8 | 未安装安全监控系统的塔式起重机 | 不具备对塔式起重机运行行程信息实时监视和数据存储功能、无报警提醒功能 | 禁止 | 不安装安全监控系统，塔司无法实时看到吊物，不能避免“十不吊”的行为，同时不具备超载报警功能 |  | 带有行程信息实时监视和数据存储功能并具有报警提醒功能的塔式起重机
9 | 自制马凳、梯子等简易登高作业设备 | 利用施工现场木方、钢材等经简单钉、绑、焊制作而成的马凳、梯子等登高作业设备 | 禁止 | 自制的简易马凳、梯子稳定性差、材料刚度不可靠、加工稳定性难以控制，缺少必要的安全保障，易引发高处坠落事故 |  | 采用质量可靠、安全稳定的定制合格产品
10 | 50公斤气液两相液化石油气钢瓶 | 具有气、液两个瓶阀的50公斤液化石油气钢瓶 | 禁止 | 易出现误操作，导致重大事故隐患 |  | 单气相瓶或单液相瓶
五、施工工艺（限制）
11 | 现场粘贴外墙陶瓷面砖 | 现场以砂浆或胶粘剂粘贴外墙陶瓷面砖 | 限制 | 外墙陶瓷面砖自重大，现场粘贴质量难以保证，粘结部位易发生冻融破坏，同时外墙外保温系统外粘贴饰面砖可靠性差，易出现脱落伤人风险 | 不得用于外墙外保温系统；不得用于其他高度大于6m的建筑外墙 | 符合要求干挂石材、柔性面砖、外墙涂料仿砖等工艺 | ·
12 | 窗框与洞口之间安装缝隙采用硬泡聚氨酯发泡胶现场填充工艺 | 窗框与洞口间安装缝隙用发泡胶填充 | 限制 | 充填质量难以保证，检查、验收困难、渗风、保温效果较差 | 不得用于65系列及65系列以下外窗 | 采用预压膨胀密封胶带、密封胶条、闭孔橡塑条等填充工艺
六、工程材料（限制）
13 | 添加再生料生产的以及应力不均匀的挤塑板 | 生产中添加再生料，材质不均匀 | 限制 | 在温湿度应力作用下易产生变形、翘曲、开裂等问题，引发脱落，工程事故多发 | 不得用于外墙外保温薄抹灰系统；不得用于外墙保温装饰一体化板 | 符合标准要求的其他保温材料
14 | 酚醛防火隔离带 | 以改性酚醛树脂或改性酚醛树脂复合无机砂浆制成的保温板，通常燃烧性能等级为B1级 | 限制 | 燃烧性能达不到A级板要求 | 不得用于防火隔离带 | 其他A级保温材料
七、建筑部品（限制）
15 | K≥2.0W/（m²·K）的外窗 | 整窗传热系数≥2.0W/（m²·K）的外窗 | 禁止 | 节能效果差，不符合建筑节能和绿色低碳发展产业政策要求 | 一般民用节能建筑 | 符合严寒地区建筑节能标准要求的高效节能窗
16 | 采用重型屋面的钢结构屋盖 | 钢结构屋盖采用现浇混凝土板、预制混凝土屋面板、轻集料混凝土板及含有水泥砂浆保护层的屋面围护体系 | 限制 | 钢结构屋盖采用重型屋面，维修时易出现增加屋面荷载，造成结构超载，且钢结构意外坍塌时，破坏性大，人员无逃生条件 | 钢结构屋盖限制使用 | 金属保温屋面系统
17 | 玻璃幕墙 | 面板材料为玻璃的建筑幕墙 | 限制 | 住建部、国家安全监管总局建标〔2015〕38号文件对玻璃幕墙使用提出了相关要求。玻璃幕墙自爆和脱落会造成损物、伤人事故，不利于特定环境、特定建筑的安全防护工作 | 不得用于新建住宅、党政机关办公楼、医院门诊急诊楼和病房楼、中小学校、托儿所、幼儿园、老年人建筑二层及以上外墙 | 外窗和符合标准要求的其他外墙饰面技术
18 | 全隐框玻璃幕墙 | 金属框架的构件完全不显露于面板外表面的框支承玻璃幕墙 | 限制 | 住建部、国家安全监管总局建标〔2015〕38号文件对全隐框玻璃幕墙使用提出了相关要求。全隐框玻璃幕墙自爆和脱落造成损物、伤人事故，不利于特定环境、特定建筑的安全防护工作 | 不得用于人员密集、流动性大的商业中心和交通枢纽、公共文化体育设施等场所，以及临近道路、广场及下部为出入口、人员通道的建筑 | 符合标准要求的其他外墙饰面技术
19 | U型增强型钢塑料窗 | 塑料窗型材空腔内用于增强的型钢带，加工成U型 | 限制 | 依据国家标准GB/T28886-2023相关规定 | 不得用于塑料窗的框和中梃 | 矩形型钢